## Les différents besoins
|  | Epaisseur | Temps de mise | Usure | Résistance | Impact | Souplesse | Rayon | Conducteur | Chocs | Entretien | Dérapage | Isolation | Aspect | Aspect | Planétié | Forme de pente
|  | en mm | en œuvre (jours) |  | chimique |  |  | solaire (U.V) |  | thermiques |  |  | phonique | décoratif | esthétique
PEINTURES
époxydique phase acqueuse | HIMFLOOR FC 130 | 0,1-0,2 | 1-2 | 2 | 0-6 | 1 | 0 | 1 | 0 | 2 | 4 | 2* | 2 | 2 | 2 | 0 | 0
époxydique phase solvantée | HIMFLOOR FC 140N | 0,2-0,3 | 2 | 2 | 0-6 | 1 | 0 | 1 | 0 | 2 | 5 | 2* | 2 | 2 | 2 | 0 | 0
polyuréthanne bicomposant | HIMFLOOR FC 210/215 | 0,2-0,3 | 2 | 2 | 0-6 | 1 | 0 | 5 | 0 | 2 | 5 | 3 | 2 | 2 | 3 | 0 | 0
peinture époxy | HIMFLOOR FC450 | 0,4-0,7 | 2 | 2 | 0-6 | 1 | 0 | 1 | 0 | 2 | 4 | 2 | 2 | 1 | 3 | 3 | 0
AUTOLISSANTS
époxydique-dur | HIMFLOOR SL 2000 / SL 3000 | 2-3 | 1-2 | 4 | 0-6 | 4 | 0 | 1 | 0 | 3 | 5 | 2* | 2 | 2* | 2* | 3 | 0
époxydique-dur | HIMFLOOR SL 4000 | 5 | 1-2 | 5 | 0-6 | 5 | 0 | 1 | 0 | 4 | 5 | 2* | 2 | 2* | 2* | 4 | 0
époxydique / polyuréthanne souple | HIMFLOOR SL 2000 EPU | 2-3 | 1-2 | 2 | 0-6 | 4 | 6 | 1* | 0 | 3 | 5 | 3* | 4 | 2* | 3* | 2 | 0
polyuréthanne souple | HIMFLOOR SL PU | 2-3 | 2-3 | 2 | 0-6 | 3 | 7 | 1* | 0 | 3 | 5 | 3* | 5 | 2* | 3* | 2 | 0
polyuréthanne souple | HIMFLOOR SL PU FLEX | 2-3 | 2-3 | 2 | 0-6 | 2 | 8 | 1* | 0 | 3 | 5 | 3* | 5 | 2* | 3* | 2 | 0
DECORATIFS
système multicouche quartz coloré | HIMFLOOR DS2/3000 (Quartz Color) | 2-3,5 | 4-5 | 4* | 0-6 | 4* | 0 | 1 | 0 | 3 | 4 | 4 | 3 | 5 | 4 | 2 | 0
mortier terrazzo | HIMFLOOR DS7000 | 6 | 5 | 5 | 0-6 | 5 | 0 | 1 | 0 | 5 | 5 | 2 | 2 | 6 | 5 | 4 | 0
CONDUCTEURS / DISSIPATIFS
époxy autolissant non solvanté | HIMFLOOR SL CONDUCTIVE AS | 2 | 3 | 4 | 0-6 | 4 | 0 | 1 | 8 | 3 | 4 | 4 | 2 | 4 | 4 | 2 | 0
époxy autolissant non solvanté | HIMFLOOR SL AS | 2 | 3-4 | 4 | 0-6 | 4 | 0 | 1 | 8 | 3 | 4 | 4 | 2 | 4 | 4 | 2 | 0
époxy multicouche | HIMFLOOR DS DISSIPATIVE | 3-4 | 7 | 4* | 0-6 | 4* | 0 | 1 | 8 | 3 | 4 | 4 | 3 | 5 | 4 | 2 | 0
époxy semi-épais | HIMFLOOR ML AS | 3-4 | 7 | 4 | 0-6 | 5 | 0 | 1 | 8 | 3 | 4 | 4 | 2 | 2* | 2* | 3 | 3
filmogène époxydique / polyuréthanne | HIMFLOOR FC AS | 0,4-0,7 | 2 | 2 | 0-6 | 1 | 0 | 1 | 8 | 2 | 4 | 2 | 2 | 1 | 3 | 3 | 0
CHAPES D'USURE
bray epoxy, trafic léger | HIMGRIP ET SLURRY | 3-4*** | 1-2 | 6 | 0-6 | 5 | 5 | 6 | 0 | 3 | 3 | 6 | 3 | 2 | 6 | 3 | 3
epoxy / polyuréthanne, trafic léger | HIMGRIP NT SLURRY | 3-4*** | 1-2 | 6 | 0-6 | 5 | 5 | 6 | 0 | 3 | 3 | 6 | 2 | 2 | 6 | 3 | 3
époxy, trafic moyen | HIMFLOOR ML2/4000 | 3-4 | 1-2 | 4 | 0-6 | 5 | 0 | 1 | 0 | 3 | 4 | 4 | 2 | 2* | 2* | 3 | 3
mortier à base d'époxy | HIMFLOOR TF10000N | 7 | 1-2 | 5 | 0-6 | 5 | 0 | 1 | 0 | 4 | 3* | 4* | 2 | 2 | 4 | 5 | 6